## Sheet1
附件2
2020年深圳市车用相关产品质量监督抽查发现不合格项目产品及企业名单
序号 | 受检单位名称 | 样品名称 | 标称商标 | 型号规格等级 | 生产日期 | （标称）生产单位名称 | 报告结论 | 不合格项目 | 备注
1 | 深圳市特拉斯润滑新材料有限公司 | 全合成汽油机油 | / | SN 5W-30 4L/瓶 | 2020.05.16 | 深圳市特拉斯润滑新材料有限公司 | 不合格 | 1、磷，%（质量分数） | /
2 | 深圳市宝安区石岩佳煌达冷气配件店 | 防冻液 | 保力驰 | BLC-B02 乙二醇类型 冰点：-35℃，2kg/瓶 | 2019.12.07 | 广州市白云区保力驰汽车用品厂 | 不合格 | 1、冰点，℃（原液）；2、沸点，℃（原液）；3、泡沫倾向（泡沫体积，mL）；4、密度（20.0℃），g/cm3 | /
3 | 深圳市宝安区公明洲达汽配店 | 柴油发动机氮氧化物还原剂 | / | 10kg/桶 | 2020/03/08 | 广州市俊辰环保科技有限公司 | 不合格 | 1、尿素含量(质量分数)/%；2、密度（20℃），kg/m3；3、折光率20nD | /
4 | 深圳市燃料有限公司清水河燃料加油站 | 防冻冷却液 | 傲超宝 | 冰点：-5℃ 2kg 其他类型 | 2019.08.30 | 广东好顺欧迪斯科技股份有限公司 | 不合格 | 1、泡沫倾向： （1）泡沫体积，mL；（2）泡沫消失时间，s | /
5 | 深圳市仁润汽车服务有限公司 | 生物酶燃油添加剂 | / | 60mL×4支/盒 | 2019.04.08 | 深圳市百达创信实业有限公司 | 不合格 | 1、倾点，℃ | /
6 | 深圳市流金汽车服务有限公司 | 奥维世无水冷却液 | / | 4kg/桶 | 2019/08/29 | 东莞市联成汽车用品有限公司 | 不合格 | 1、泡沫倾向： （1）泡沫体积，mL；（2）泡沫消失时间，s | /
7 | 深圳市龙华区大浪永德汽车配件部 | 车用尿素溶液 | / | 10kg/桶 | 2019/11/07 | 安徽江淮汽车集团股份有限公司 | 不合格 | 1、钙(Ca),mg/kg | /
8 | 深圳市龙华区大浪永德汽车配件部 | 车用合成制动液 | 图形商标 | 800mL/罐、HZY3、DOT3 | 2019.12.12 | 东莞市佳润润滑油有限公司 | 不合格 | 1、运动黏度/（mm2/s）-40℃ | /
9 | 深圳市骏腾汽车维修美容连锁有限公司 | 防冻液 | 雪金龙 | 2L/桶 | 2019.12.02 | 广州雪金龙汽车用品实业公司 | 不合格 | 1、沸点，℃（原液） | /
10 | 深圳市大鹏新区新恒汽车服务中心 | 壳牌喜力HX7PLUS 5W-40全合成润滑油 | / | 4升/桶 | 2020.1.7 | 壳牌（珠海）润滑油有限公司 | 不合格 | 1、低温动力黏度(-30℃)，mPa·s | /
11 | 深圳市深汕特别合作区鹅埠镇海诚汽车配件厂 | 本田车用油 | 图案 | 4L/桶 SL/CH-4 10W-40 | 2016.06.08 | 武汉市百川新胜石化科技有限公司 | 不合格 | 1、低温动力黏度(-25℃)，mPa·s | /